## Onglet 1 - PV
|  | PV : Résistance & allongement |  |  |  |  | Candidat :
du cuir à la traction
|  | Norme : | NF EN ISO 3376 |  |  |  | date : | session 2016
DESIGNATION | [7 empty] | CONDITIONS | D'ESSAI :
MATERIAU
[8 empty] | Température | 22
[8 empty] | Hygrométrie | 55
MATERIEL |  |  | Dynamomètre à vitesse constante
Presse à découper, emporte-pièce "haltère"
Micromètre touche ronde & plate 10 mm
Pied à coulisse et/ou réglet gradué en 1/2 mm.
[8 empty] | Dimension éprouvette : Long, x larg, (mm) | 90 x 20
[8 empty] | Nombre d'essais dans le lot | 10
[8 empty] | Longueur initiale entre mâchoires (mm) | 50
No TEST |  | EPAISSEUR | EPAISSEUR | EPAISSEUR | LARGEUR | LARGEUR | LARGEUR | Force à la rupture | Allongement absolu
|  | point : F | point : G | Moyenne | Point : F | Point : G | Moyenne
Unités |  | mm | mm | mm | mm | mm | mm | N | mm
Sens prêtant | 1 | 1.25 | 1.26 |  | 10 | 10 |  | 245.26 | 26.45
| 2 | 1.23 | 1.24 |  | 10 | 10 |  | 236.25 | 25.12
| 3 | 1.23 | 1.24 |  | 10 | 10 |  | 228.21 | 21.36
| 4 | 1.25 | 1.24 |  | 10 | 10 |  | 238.98 | 27.56
| 5 | 1.25 | 1.26 |  | 10 | 10 |  | 216.74 | 22.85
Sens non prêtant | 6 | 1.24 | 1.24 |  | 10 | 10 |  | 198.24 | 21.65
| 7 | 1.26 | 1.25 |  | 10 | 10 |  | 178.23 | 25.62
| 8 | 1.26 | 1.25 |  | 10 | 10 |  | 201.56 | 23.45
| 9 | 1.26 | 1.25 |  | 10 | 10 |  | 199.45 | 26.45
| 10 | 1.25 | 1.26 |  | 10 | 10 |  | 178.23 | 23.47
Moyenne
|  |  |  | mm |  |  | mm | N | mm
[7 empty] | Force à la rupture |  | daN
[7 empty] | ALLONGEMENT relatif à la rupture |  | %
[7 empty] | SURFACE SECTION TRANSVERSALE MOYENNE d'un cuir |  | mm²
[7 empty] | CONTRAINTE ou RESISTANCE A LA TRACTION d'un cuir |  | daN/mm²
INCIDENTS
AUCUN

## Onglet 2 - Conformité
Analyse de conformité | [5 empty] | candidat :
Fonctions | Critères d'appréciation | Niveaux d'appréciation | Flexibilité | Références proposées
|  |  |  | VA 026 |  | VA 029 |  | VA 045
Le sac doit être léger | Masse volumique apparente | £ 700 g / dm3 | 50 | 695 |  | 745 |  | 760
| NF EN ISO 2420 |  |  | C | NC | C | NC | C | NC
La peausserie doit résister à la traction | Résistance de la matière à la traction | ³ 1.30 daN / mm² | - 0.2 |  |  | 1.4 |  | 1.29
| NF EN ISO 3376 |  |  | C | NC | C | NC | C | NC
La peausserie doit résister à l’allongement | Résistance de la matière à l’allongement | ³ 40 % et £ 60 % | - 5 ou +5 |  |  | 62% |  | 45%
| NF EN ISO 3376 |  |  | C | NC | C | NC | C | NC
Le coloris doit résister aux frottements à sec | Solidité des coloris | Indice 4/5 |  | 4 |  | 5 |  | 4/5
| NF EN ISO 11640 |  |  | C | NC | C | NC | C | NC
Le finissage doit résister à la flexion | Résistance à la flexion répétée | Aucune altération |  | Aucune altération |  | Aucune altération |  | Aucune altération
| NF G52020 |  |  | C | NC | C | NC | C | NC
| C = Conforme |  |  | C | NC | C | NC | C | NC
NC = non conforme
supprimer la réponse erronée
Commentaires :

## Onglet 3 - données
Caractéristiques des produits
Désignation | Sac de voyage BORNAS | Serviette BALKA | Sac à dos BRINIOUS
Illustration
Quantité à produire | 50 | 32 | 48
Dessus ton 1 | vachette aniline VA 14 | vachette aniline VA 19 | vachette aniline VA 14
SN en dm² | 38.5 | 45.4 | 29
Dessus ton 2 |  |  | vachette aniline VA 16
SN en dm² |  |  | 10
Doublure | porc beige DP 02 | porc beige DP 02 | porc beige DP 02
SN en dm² | 33 | 44 | 27
Renfort | Renfort Texon : RT 05 | Renfort Texon : RT 05
SN en dm² | 32 | 43
Accessoires | Boucles coloris argenté BC 89 | Tourniquet coloris bronze BC 95 | Boucles coloris argenté BC 89
Quantité | 2 | 2 | 4
Accessoires | Fermeture à glissière FC 12 | Fermeture à glissière FC 12
Quantité | 1 | 1
Accessoires | Dés coloris argenté BC 15 | Dés coloris bronze BC 18
Quantité | 2 | 2
Accessoires | Barre 30 cm BC 02 | Barre 30 cm BC 02
Quantité | 1 | 1
SN : surface nette des éléments

## Onglet 4 - données
Base de données matière
RÉFÉRENCE | DÉSIGNATION | Taux de chute | prix au m²
VA 14 | Vachette pleine fleur CHATAIGNE | 145% | 45.8
VA 16 | Vachette pleine fleur CACAO | 165% | 45.8
VA 19 | Vachette pleine fleur CERISE | 148% | 48.25
DP 02 | Porc doublure BEIGE | 167% | 9.5
RT 05 | Renfort Texon 15/10ème | 20% | 1.15
Le taux de chutes sont à appliquer sur les surfaces nettes pour obtenir les surfaces pratiques.
SP = SN + (SN x Taux)
Base de données accessoires
RÉFÉRENCE | DÉSIGNATION | Unité d'achat | prix
BC 89 | Boucles coloris argenté | Pièce | 0.58
BC 95 | Tourniquet coloris bronze | Pièce | 0.65
FC 12 | Fermeture à glissière 35 cm | Pièce | 0.98
BC 15 | Dés coloris argenté | Pièce | 0.12
BC 18 | Dés coloris bronze | Pièce | 0.12
BC 02 | Barre 30 cm | Pièce | 1.05

## Onglet 5 - Besoin et coût
candidat :
Questions 5.1 à 5.4