## pénétromètre
PROCES VERBAL D'ESSAI
Cuir - Méthode de mesure de l’extension et de la résistance de la fleur d'un cuir
Référence : ISO 3379
Indice de classement AFNOR : NFG 50-007
Conditions de l’essai (G52-001) | [5 empty] | valeurs conformes
Conditionnement 48h avant l’essai | valeurs relevées
Hygrométrie (65% ±2%) |  |  | 66% |  |  | valeur non conforme aux spécifications préconisées
température (20° C ±2°) |  |  | 19
Date de l'essai : 24/03/2014
valeurs minimales recherchées
Allongement à l’apparition de la fleur : 7,6 mm
Force moyenne minimum : 230 N
Cuir de vachette CV001
| Apparition gerçure |  | Éclatement de la fleur
Échantillon | Force en Newton | Distension en mm | Force en Newton | Distension en mm
CV0011 | 232.98 | 7.18 | 320 | 10.4
CV0012 | 222.42 | 7.45 | 315 | 9.48
CV0013 | 245.32 | 7.3 | 345 | 10.4
Cuir de vachette CV002
| Apparition gerçure |  | Éclatement de la fleur
Échantillon | Force en Newton | Distension en mm | Force en Newton | Distension en mm
CV0021 | 189.41 | 5.2 | 287 | 8.4
CV0022 | 145.55 | 6.4 | 254.45 | 9.5
CV0023 | 179.87 | 5.4 | 296.76 | 8.9
Cuir de vachette CV003
| Apparition gerçure |  | Éclatement de la fleur
Échantillon | Force en Newton | Distension en mm | Force en Newton | Distension en mm
CV0031 | 241.01 | 8.2 | 489.32 | 10.5
CV0032 | 256.32 | 8.4 | 499.78 | 11
CV0033 | 231.44 | 7.9 | 446.66 | 10.1
Romans le 16/04/2014
Sur les 3 matières testées une seule correspond aux spécifications recherchées. Le cuir de vachette CV003 est conforme aux valeurs attendues : force à l'apparition de la gerçure supérieure à 230 n et valeur d'allongement supérieure à 7,6 mm.

## Feuil1
PV D'ESSAI
[5 empty] | Allongement à l’apparition de la fleur : 7,6 mm | 7.6
Cuir de vachette CV001 |  |  |  |  | Force moyenne minimum : 230 N | 230
| Apparition gerçure |  | Éclatement de la fleur
Échantillon | Force en Newton | Distension en mm | Force en Newton | Distension en mm
CV0011 | 232.98 | 7.18 | 320 | 10.4
CV0012 | 222.42 | 7.45 | 315 | 9.48
CV0013 | 245.32 | 7.3 | 345 | 10.4
Cuir de vachette CV002
| Apparition gerçure |  | Éclatement de la fleur
Échantillon | Force en Newton | Distension en mm | Force en Newton | Distension en mm
CV0021 | 189.41 | 5.2 | 287 | 8.4
CV0022 | 145.55 | 6.4 | 254.45 | 9.5
CV0023 | 179.87 | 5.4 | 296.76 | 8.9
Cuir de vachette CV003
| Apparition gerçure |  | Éclatement de la fleur
Échantillon | Force en Newton | Distension en mm | Force en Newton | Distension en mm
CV0031 | 241.01 | 8.2 | 489.32 | 10.5
CV0032 | 256.32 | 8.4 | 499.78 | 11
CV0033 | 231.44 | 7.9 | 446.66 | 10.1