## Feuil1
Interprétation des symboles : qualification de soudeur ( acier )
Euro-normes N° 287 2004
Types d'enrobages | [12 empty] | Positions de soudage
mn | sans métal d'apport |  |  |  |  | R= | enrobage rutile ou fourrage rutile, laitier à solidification lente | [5 empty] | Angles |  | Bout à bout
A= | enrobage acide |  |  |  |  | RC = | enrobage rutilo-cellulosique | [5 empty] | PA:en gouttière |  | PA: a plat
B= | enrobage basique |  |  |  |  | RR= | enrobage au rutile épais | [5 empty] | PG:descendant |  | PG:descendant
C= | enrobage cellulosique |  |  |  |  | S= | fil/baguette plein | [5 empty] | PD: plafond |  | PE: plafond
M = | fourrage poudre mét |  |  |  |  | V= | fourrage au rutile ou basique fluoré | [5 empty] | PF:montante |  | PF:montante
P= | fourrage au rutil, laitier à solicitation rapide |  |  |  |  | W= | fourrage basique/fluoré,laitier à solidification lente | [5 empty] | PB:à plat |  | PC:corniche
RA= | enrobage rutilo-acide |  |  |  |  | Y= | fourrage basique/fluoré,laitier à solidification rapide | [5 empty] | Tubes
RB= | enrobage rutilo-cellulosique |  |  |  |  | Z= | autres types de fourrage | [5 empty] | H-L045: 45° en montant
J-L045: 45° en descendant
BW = bout à bout à pleine pénétration
FW = angle
P = tôles
T = tubes
|  |  | EN.287.1: |  | 135 | P |  | FW | 1.2 | S | t12. |  |  | PB | ml
|  |  | EN.287.1: |  | 141 | T. |  | BW. | 10 | S | t8.0 | D100 |  | H-L045. | ss.nb.
Procédés de soudage
111 soudage manuel à l'arc avec èlectrodes enrobées
114 soudage à l'arc.avec fil fourré autoprotecteur | [13 empty] | Divers
121 soudage à l'arc sous flux en poudre avec un seul fil | [13 empty] | bs : des deux côtés
125 soudage à l'arc sous flux en poudre avec un fil fourré | [13 empty] | lw :soudage à gauche
131 soudage.MIG sous protec.de gaz inerte avec fil-électrode fusible | [13 empty] | mb :soudage avec support envers
135 soudage.MAG sous protec.de gaz actif avec fil-électrode fusible | [13 empty] | ml : soudage multicouche
136 soudage.MAG avec fil fourré sous protec.de gaz actif avec fil-électrode fourré | [13 empty] | nb : sans support envers
141 soudage TIG sous protection de gaz inerte avec électrode de tungstène | [13 empty] | rw :soudage à droite
15 Soudage à l'arc plasma | [13 empty] | sl : soudage monocouche
311 soudage oxyacèthylénique | [13 empty] | ss : d'un seul côté
Groupe |  | Sous-groupe |  | Types d'acier
1 |  |  |  | Aciers avec limite d'élasticité minimale spécifiée ReH ≤ 460 N/mm² et une composition en %:
|  |  |  | C≤ 0,25 |  | Cu ≤ 0,40 b
|  |  |  | Si ≤ 0,60 |  | Ni ≤ 0,5 b
|  |  |  | Mn ≤ 1,70 |  | Cr ≤ 0,3 (0,4 pièces moulées)
|  |  |  | Mo ≤ 0,70 b |  | Nb ≤ 0,05
|  |  |  | S ≤ 0,045 |  | V ≤ 0,12 b
|  |  |  | P ≤ 0,045 |  | Ti ≤ 0,05
|  | 1.1 |  | Aciers avec une limite d'élasticité minimale spécifiée Reh ≤ 275 N/mm²
|  | 1.2 |  | Aciers avec une limite d'élasticité minimale spécifiée 275 N/mm² < Reh ≤ 360 N/mm²
|  | 1.3 |  | Aciers à grains fin normalisés avec une limite d'élasticité minimale spécifiée Reh > 360 N/mm²
|  | 1.4 |  | Aciers à résistance améliorée à la corrossion atmosphérique dont la composition peut dépasser
les exigences pour un élément unique indiqué en 1;
2 |  |  |  | Aciers à grains fins à traitement thermomécanique et aciers moulés avec une limite d'élasticité
minimale spécifiée Reh > 360 N/mm²
|  | 2.1 |  | Aciers à grains fins à traitement thermomécanique et aciers moulés avec une limite d'élasticité
minimale spécifiée 360 N/mm² < Reh ≤ 460 N/mm²
|  | 2.2 |  | Aciers à grains fins à traitement thermomécanique et aciers moulés avec une limite d'élasticité
minimale spécifiée Reh > 460 N/mm²
3 |  |  |  | Aciers trempés et revenus et aciers à durcissement structural sauf les aciers inoxydables
avec une limite d'élasticité minimale spécifiée Reh > 360 N/mm²
|  | 3.1 |  | Aciers trempés et revenus avec une limite d'élasticité minimale spécifiée 360 N/mm² < Reh ≤ 690 N/mm²
|  | 3.2 |  | Aciers trempés et revenus avec une limite d'élasticité minimale spécifiée Reh > 690 N/mm²
|  | 3.3 |  | Aciers à durcisement structural sauf les aciers inoxydables.
4 |  |  |  | Aciers alliées au Cr-Mo-(Ni) à faible teneur en vanadium avec Mo ≤ 0,7 % et V ≤ 0,1 %
|  | 4.1 |  | Aciers avec CR ≤ 0,3 % et Ni ≤ 0,7 %
|  | 4.2 |  | Aciers avec CR ≤ 0,7 % et Ni ≤ 1,5 %
5 |  |  |  | Aciers au Cr-Mo sans vanadium avec C ≤ 0,35 % c
|  | 5.1 |  | Aciers avec 0,75 % ≤ Cr ≤ 1,5 ù et Mo ≤ 0,7%
|  | 5.2 |  | Aciers avec 1,5 % < Cr ≤ 3,5 % et 0,7 % < Mo ≤ 1,2 %
|  | 5.3 |  | Aciers avec 3,5 % < Cr ≤ 7,0 % et 0,4 % < Mo ≤ 0,7 %
|  | 5.4 |  | Aciers avec 7,0 % < Cr ≤10,0 % et 0,7 % < Mo ≤ 1,2 %
6 |  |  |  | Aciers alliées au Cr-Mo-(Ni) à forte teneur en vanadium
|  | 6.1 |  | Aciers avec 0,3 % ≤ Cr 0,75 %, Mo ≤ 0,7 % et V ≤ 0,35 %
|  | 6.2 |  | Aciers avec 0,75 % < Cr 3,5 %, 0,7 % < Mo ≤ 1,2 % et V ≤ 0,35 %
|  | 6.3 |  | Aciers avec 3,5 % < Cr 7,0 %, Mo ≤ 0,7 % et 0,45 % ≤ V ≤ 0,55 %
|  | 6.4 |  | Aciers avec 7,0 % < Cr 12,5 %, 0,7 % < Mo ≤ 1,2 % et V ≤ 0,35 %
7 |  |  |  | Aciers inoxydables ferritiques, martensitiques ou à durcisement structural avec C ≤ 0,35 % et 10,5 % ≤ Cr ≤ 30 %
|  | 7.1 |  | Aciers inoxydables ferritiques
|  | 7.2 |  | Aciers inoxydables martensitiques
|  | 7.3 |  | Aciers inoxydables à durcisement structural
8 |  |  |  | Aciers inoxydables austénitiques
|  | 8.1 |  | Aciers inoxydables austénitiques avec Cr ≤ 19 %
|  | 8.2 |  | Aciers inoxydables austénitiques avec Cr > 19 %
|  | 8.3 |  | Aciers inoxydables austénitiques au manganèse avec 4 % < Mn ≤ 12 %
9 |  |  |  | Aciers au nickel avec Ni ≤ 10,0 %
|  | 9.1 |  | Aciers au nickel avec Ni ≤ 3,0 %
|  | 9.2 |  | Aciers au nickel avec 3,0 < % Ni ≤ 10,0 %
|  | 9.3 |  | Aciers au nickel avec 8% < Ni ≤ 10,0 %
10 |  |  |  | Aciers inoxydables austéno-ferritiques (duplex)
|  | 10.1 |  | Aciers inoxydables austéno-ferritiques avec Cr ≤ 24,0 %
|  | 10.2 |  | Aciers inoxydables austéno-ferritiques avec Cr > 24,0 %
11 |  |  |  | aciers couverts par le groupe 1 d sauf 0,25 % < C ≤ 0,5 %
|  | 11.1 |  | Aciers comme indiqués en 11 avec 0,25 % < C ≤ 0,35 %
|  | 11.2 |  | Aciers comme indiqués en 11 avec 0,35 % < C ≤ 0,5 %
a conformément à la spécifiction des normes produit des aciers, Reh peut être remplacée par R p0,2 or R 10,5
b Une valeur supérieure est admise à condition que Cr + Mo + Ni + Cu + V ≤ 0,75 %
c "sans vanadium" signifie sans ajout délibéré dans le matériau.
d Valeur supérieure est admise à condition que Cr + Mo + Ni + Cu + V ≤ 1 %
épaisseur
en mm
diamètre
en mm